## Hoja 1
NEQ010 | m² |  | Lámina altamente transpirable, por el exterior en fachada ventilada.
Lámina altamente transpirable, acrílica, con armadura de poliéster, Traspir EVO UV 210 "ROTHOBLAAS", de 0,3 mm de espesor y 210 g/m², de 0,04 m de espesor de aire equivalente frente a la difusión de vapor de agua, según UNE-EN 1931, estanqueidad al agua clase W1 según UNE-EN 1928, permeabilidad al aire 0,02 m³/h·m² a 50 Pa, Euroclase B-s1, d0 de reacción al fuego, según UNE-EN 13501-1. Colocación en obra: con solapes, por el exterior del cerramiento vertical, sobre el aislamiento de la fachada ventilada. Incluso grapas L "ROTHOBLAAS" y cinta autoadhesiva Front Band UV "ROTHOBLAAS" para sellado de juntas.
Código |  | Unidad |  | Descripción |  | Rendimiento |  | Precio unitario | Importe
1 |  |  |  | Materiales
mt15pdr130d |  | m² |  | Lámina altamente transpirable, acrílica, con armadura de poliéster, Traspir EVO UV 210 "ROTHOBLAAS", de 0,3 mm de espesor y 210 g/m², de 0,04 m de espesor de aire equivalente frente a la difusión de vapor de agua, según UNE-EN 1931, estanqueidad al agua clase W1 según UNE-EN 1928, permeabilidad al aire 0,02 m³/h·m² a 50 Pa, Euroclase B-s1, d0 de reacción al fuego, según UNE-EN 13501-1, con resistencia a los rayos UV, rango de temperatura de trabajo de -40 a 100°C, para colocar bajo revestimientos con lamas de madera, con juntas abiertas de hasta 50 mm de anchura máxima, suministrada en rollos de 1,50x50 m, según UNE-EN 13859-2. |  | 1.15 |  | 4.35 | 5
mt15pdr300M |  | Ud |  | Grapa L "ROTHOBLAAS", de acero galvanizado, de 8 mm de altura; para la fijación de láminas para el control del vapor. |  | 5 |  | 0.02 | 0.1
mt15pdr140d |  | m |  | Cinta autoadhesiva Front Band UV "ROTHOBLAAS", con adhesivo acrílico sin disolventes y película de separación de papel siliconado, de 0,6 mm de espesor y 75 mm de anchura, con resistencia a los rayos UV, rango de temperatura de trabajo de -30 a 100°C, para aplicar en interiores y exteriores, para la fijación y el sellado de láminas impermeabilizantes y para el control del vapor Traspir Evo UV 210 "ROTHOBLAAS", suministrada en rollos de 20 m de longitud. |  | 1.02 |  | 4.27 | 4.36
[6 empty] | Subtotal materiales: |  |  | 9.46
2 |  |  |  | Mano de obra
mo054 |  | h |  | Oficial 1ª montador de aislamientos. |  | 0.046 |  | 22.74 | 1.05
mo101 |  | h |  | Ayudante montador de aislamientos. |  | 0.023 |  | 21.02 | 0.48
[6 empty] | Subtotal mano de obra: |  |  | 1.53
3 |  |  |  | Costes directos complementarios
|  | % |  | Costes directos complementarios |  | 2 |  | 10.99 | 0.22
Coste de mantenimiento decenal: 2,49€ en los primeros 10 años. | [5 empty] | Costes directos (1+2+3): |  |  | 11.21
Referencia y título de la norma |  |  |  |  | Aplicabilidad(a) |  | Obligatoriedad(b) |  | Sistema(c)
EN 13859-2:2010 |  |  |  |  | 142011 |  | 142012 |  | 1/3/4
Láminas flexibles para impermeabilización. Definiciones y características de las láminas auxiliares. Parte 2: Láminas auxiliares para muros.
(a) Fecha de aplicabilidad de la norma armonizada
(b) Fecha en que finaliza el período de coexistencia
(c) Sistema de evaluación y verificación de la constancia de las prestaciones